## Tabelle1
				Radius für Sphäre [mm]

		Abtrag gesammt					Messposition als Radius Spiegel [mm]					Sabw
Schleifschritt	Messung	Pfeiltiefe S_h [mm]	Abtrag [mm]	Zeit [min]	Anzahl Chargen	Methode	Anordnung	Verdrehung Tool [n°]	Verdrehung Mirror [n°]	Arbeitsweise	Bewertung Abtrag				25	61	87	106	122	137	150	Mittelwert
K80	0					0	1000000	1000000	1000000	1000000	1000000	1000000	1000000	1000000
K80	1	0,300	0,300	90		U-Striche	MOT	-40	40	Mitte des Spiegels wird U-foermig auf dem Tool entlang gefuehrt, Abdekung ca. 170°	scheinbar wenig abtrag, möglicherweise gute Sphaere			1	25000	25000	25000	25000	25000	25000	25000	25000
K80	2	0,756	0,456	90		Tesseraux	MOT	-40	40	Mitte des Spiegels wird auf Linie einer Sehne ueber den Toollrand gefuehrt.	Abtrag groeßer als, U-Striche			2	12931	11959	12560	13019	13359	13588	14866	13183,2047557004	913,2407357839
K80	3	1,000	0,244	80	20	U-Striche	MOT	60	-30 bis 60	K80 etwas Trokener genommen, ist scheinbar besser	Abtrag einseitig auf einer Spiegelhälfte stärker			3	8523	9215	9446	9717	10012	10124	11236	9753,3764053644	846,9765159254
K80	4	1,171	0,171	60	20	U-Striche	MOT	60	-30 bis -60	Etwas Chaotischer geschliffen, Ring am Rand bleibt unbearbeitet.	Ring am Rand (2-5mm) bleibt unbearbeitet			4	9868	8958	8765	8758	8798	8739	9597	9068,9404947063	465,8856780081
K80	5	1,387	0,216	60	20	U-Striche	MOT	60	-30 bis -60	Regelmäßiger geschliffen, häufiger/ alle 3-5 Striche den Spiegel gedreht, mit mehr Druck geschliffen	Kruemmung in Mitte bleibt konstant, Rand bleibt zuruek, Mittelring wird gut abgetragen			5	9615	7753	7544	7539	7556	7507	8099	7944,7999737308	765,8467472249
K80	6	1,607	0,220	60	20	Tesseraux	MOT	50	-30 bis -60	30% Überhang	Edingtest zeigt guten Abtrag in der Mitte, Abtrag bis zum Rand			6	5952	6126	6315	6448	6483	6523	6991	6405,3447878251	330,3911326557
K80	7	1,868	0,261	45	20	Tesseraux	MOT	50	-30 bis -60	40% Überhang	Starker Abtrag in der Mitte, Sollte schleiftechnik nutzen die Außen mehr Material abträgt.			7	4573	5041	5271	5430	5547	5605	6015	5354,7820862669	457,7390890776
	8					8
	9					9
	10					10
				11
				12
				13
				14
				15
				16
				17
				18
				19
				20
Entwiklung der Radien der Messzonen
Anzahl Schleifvorgang
Radius [mm]
Messzone r [mm]

## K80
Messung Profiel Sphaere
R	3000
D	300
S_h	3,7476591751	S_h/Anz		0,6246098625
Anzahl_Messpunkte	6
		Spiegel
Messung	2	Messwerte
0		0	0,5	1	2	3	4	5	6
	Winkel\ X-Radius	0	25	61	87	106	122	137	150
	0	0	0,03	0,165	0,295	0,44	0,57	0,71	0,77
	60	0	0,03	0,16	0,3	0,43	0,56	0,69	0,76
	120	0	0,03	0,165	0,3	0,44	0,565	0,685	0,745
	180	0	0,025	0,16	0,31	0,44	0,58	0,7	0,76
	240	0	0,02	0,15	0,3	0,43	0,56	0,69	0,76
	300	0	0,01	0,14	0,285	0,41	0,53	0,66	0,74

S_h		0,000	0,024	0,157	0,298	0,432	0,561	0,689	0,756
STDEV(S_h)		0,000	0,008	0,010	0,008	0,012	0,017	0,017	0,011

R_Aktuell		0,000	12931,047	11959,448	12559,520	13018,903	13359,325	13588,163	14866,030
S_h_Aktuell		0,000	0,024	0,157	0,298	0,432	0,561	0,689	0,756
Faktor	1000,000

		0	25	61	87	106	122	137	150
	0,000	0,000	19,167	52,880	89,893	97,669	113,221	115,984	135,701
	60,000	0,000	19,167	57,880	84,893	107,669	123,221	135,984	145,701
	120,000	0,000	19,167	52,880	84,893	97,669	118,221	140,984	160,701
	180,000	0,000	24,167	57,880	74,893	97,669	103,221	125,984	145,701
	240,000	0,000	29,167	67,880	84,893	107,669	123,221	135,984	145,701
	300,000	0,000	39,167	77,880	99,893	127,669	153,221	165,984	165,701

Anzahl_Messpunkte	6
		Spiegel
Messung	3	Messwerte
0		0	1	1	2	3	4	5	6
	Winkel\ X-Radius	0	25	61	87	106	122	137	150
	0	0	0,04	0,22	0,41	0,59	0,76	0,94	1,02
	60	0	0,04	0,22	0,41	0,59	0,76	0,94	1,01
	120	0	0,04	0,21	0,4	0,59	0,76	0,94	1,01
	180	0	0,03	0,19	0,38	0,57	0,73	0,91	0,98
	240	0	0,03	0,19	0,39	0,57	0,74	0,91	0,99
	300	0	0,04	0,19	0,39	0,56	0,74	0,91	0,99

S_h		0,000	0,037	0,203	0,397	0,578	0,748	0,925	1,000
STDEV(S_h)		0,000	0,005	0,015	0,012	0,013	0,013	0,016	0,015
Percent STDEV		0,00%	14,08%	7,40%	3,05%	2,30%	1,78%	1,78%	1,55%
R_Aktuell		0,000	8522,746	9214,698	9446,112	9717,407	10012,219	10123,999	11236,455
S_h_Aktuell		0,000	0,037	0,203	0,397	0,578	0,748	0,925	1,000
Faktor	500,000

		0	25	61	87	106	122	137	150
	0,000	0,000	23,333	52,879	79,891	100,166	116,549	129,310	139,862
	60,000	0,000	23,333	52,879	79,891	100,166	116,549	129,310	144,862
	120,000	0,000	23,333	57,879	84,891	100,166	116,549	129,310	144,862
	180,000	0,000	28,333	67,879	94,891	110,166	131,549	144,310	159,862
	240,000	0,000	28,333	67,879	89,891	110,166	126,549	144,310	154,862
	300,000	0,000	23,333	67,879	89,891	115,166	126,549	144,310	154,862

Anzahl_Messpunkte	6
		Spiegel
Messung	4	Messwerte
0		0	1	1	2	3	4	5	6
	Winkel\ X-Radius	0	25	61	87	106	122	137	150
	0	0	0,03	0,21	0,43	0,63	0,84	1,07	1,17
	30	0	0,03	0,21	0,43	0,65	0,86	1,07	1,18
	60	0	0,04	0,21	0,43	0,65	0,87	1,08	1,18
	90	0	0,04	0,22	0,44	0,67	0,88	1,09	1,17
	120	0	0,04	0,21	0,43	0,65	0,85	1,09	1,16
	150	0	0,04	0,23	0,45	0,66	0,88	1,09	1,17
	180	0	0,03	0,21	0,43	0,64	0,85	1,07	1,16
	210	0	0,03	0,22	0,43	0,64	0,85	1,06	1,18
	240	0	0,03	0,2	0,43	0,64	0,84	1,08	1,18
	270	0	0,02	0,19	0,4	0,62	0,83	1,05	1,17
	300	0	0,02	0,2	0,42	0,63	0,84	1,06	1,17
	330	0	0,03	0,2	0,41	0,62	0,83	1,05	1,16

S_h		0,000	0,032	0,209	0,428	0,642	0,852	1,072	1,171
STDEV(S_h)		0,000	0,007	0,011	0,013	0,015	0,017	0,015	0,008
Percent STDEV		0,00%	22,67%	5,18%	3,01%	2,38%	2,05%	1,37%	0,68%
R_Aktuell		0,000	9868,437	8957,720	8764,843	8758,347	8797,526	8738,581	9597,131
S_h_Aktuell		0,000	0,032	0,209	0,427	0,642	0,852	1,072	1,171
Faktor	500,000

		0	25	61	87	106	122	137	150
	0,000	0,000	25,833	60,796	85,306	111,826	128,203	137,620	150,252
	30,000	0,000	25,833	60,796	85,306	101,826	118,203	137,620	145,252
	60,000	0,000	20,833	60,796	85,306	101,826	113,203	132,620	145,252
	90,000	0,000	20,833	55,796	80,306	91,826	108,203	127,620	150,252
	120,000	0,000	20,833	60,796	85,306	101,826	123,203	127,620	155,252
	150,000	0,000	20,833	50,796	75,306	96,826	108,203	127,620	150,252
	180,000	0,000	25,833	60,796	85,306	106,826	123,203	137,620	155,252
	210,000	0,000	25,833	55,796	85,306	106,826	123,203	142,620	145,252
	240,000	0,000	25,833	65,796	85,306	106,826	128,203	132,620	145,252
	270,000	0,000	30,833	70,796	100,306	116,826	133,203	147,620	150,252
	300,000	0,000	30,833	65,796	90,306	111,826	128,203	142,620	150,252
	330,000	0,000	25,833	65,796	95,306	116,826	133,203	147,620	155,252

Anzahl_Messpunkte	6
		Spiegel
Messung	5	Messwerte
0		0	1	1	2	3	4	5	6
	Winkel\ X-Radius	0	25	61	87	106	122	137	150
	0	0	0,04	0,25	0,49	0,74	0,99	1,25	1,39
	30	0	0,025	0,24	0,5	0,73	1	1,25	1,4
	60	0	0,035	0,24	0,5	0,75	1	1,26	1,4
	90	0	0,035	0,26	0,52	0,77	1,02	1,27	1,4
	120	0	0,035	0,26	0,51	0,77	1	1,26	1,4
	150	0	0,04	0,25	0,51	0,77	1,03	1,28	1,4
	180	0	0,04	0,24	0,49	0,76	0,99	1,25	1,38
	210	0	0,03	0,24	0,5	0,75	0,99	1,25	1,38
	240	0	0,02	0,23	0,49	0,735	0,99	1,24	1,38
	270	0	0,03	0,23	0,48	0,72	0,96	1,22	1,37
	300	0	0,03	0,23	0,49	0,73	0,98	1,23	1,37
	330	0	0,03	0,23	0,48	0,72	0,95	1,21	1,38

S_h		0,000	0,033	0,242	0,497	0,745	0,992	1,248	1,388
STDEV(S_h)		0,000	0,006	0,011	0,012	0,019	0,022	0,020	0,012
Percent STDEV		0,00%	19,13%	4,61%	2,48%	2,55%	2,23%	1,61%	0,88%
R_Aktuell		0,000	9615,401	7753,091	7544,300	7539,422	7555,653	7507,054	8098,679
S_h_Aktuell		0,000	0,032	0,242	0,497	0,745	0,992	1,247	1,387
Faktor	500,000

		0	25	61	87	106	122	137	150
	0,000	0,000	21,250	57,045	89,883	108,688	123,179	135,499	148,538
	30,000	0,000	28,750	62,045	84,883	113,688	118,179	135,499	143,538
	60,000	0,000	23,750	62,045	84,883	103,688	118,179	130,499	143,538
	90,000	0,000	23,750	52,045	74,883	93,688	108,179	125,499	143,538
	120,000	0,000	23,750	52,045	79,883	93,688	118,179	130,499	143,538
	150,000	0,000	21,250	57,045	79,883	93,688	103,179	120,499	143,538
	180,000	0,000	21,250	62,045	89,883	98,688	123,179	135,499	153,538
	210,000	0,000	26,250	62,045	84,883	103,688	123,179	135,499	153,538
	240,000	0,000	31,250	67,045	89,883	111,188	123,179	140,499	153,538
	270,000	0,000	26,250	67,045	94,883	118,688	138,179	150,499	158,538
	300,000	0,000	26,250	67,045	89,883	113,688	128,179	145,499	158,538
	330,000	0,000	26,250	67,045	94,883	118,688	143,179	155,499	153,538

Anzahl_Messpunkte	6
		Spiegel
Messung	6	Messwerte
0		0	1	1	2	3	4	5	6
	Winkel\ X-Radius	0	25	61	87	106	122	137	150
	0	0	0,05	0,29	0,59	0,85	1,14	1,42	1,6
	30	0	0,05	0,31	0,59	0,86	1,16	1,42	1,61
	60	0	0,05	0,31	0,6	0,88	1,16	1,45	1,62
	90	0	0,06	0,31	0,61	0,89	1,17	1,46	1,62
	120	0	0,06	0,32	0,6	0,89	1,18	1,46	1,63
	150	0	0,07	0,32	0,61	0,91	1,18	1,47	1,63
	180	0	0,06	0,31	0,6	0,89	1,18	1,46	1,62
	210	0	0,05	0,3	0,59	0,87	1,16	1,43	1,59
	240	0	0,04	0,31	0,59	0,86	1,14	1,42	1,59
	270	0	0,05	0,29	0,58	0,86	1,14	1,42	1,6
	300	0	0,05	0,3	0,58	0,85	1,14	1,41	1,59
	330	0	0,04	0,3	0,58	0,85	1,12	1,41	1,59

S_h		0,000	0,053	0,306	0,593	0,872	1,156	1,436	1,608
STDEV(S_h)		0,000	0,009	0,010	0,011	0,020	0,020	0,022	0,016
Percent STDEV		0,00%	16,50%	3,26%	1,81%	2,29%	1,71%	1,56%	1,00%
R_Aktuell		0,000	5952,407	6126,478	6315,261	6447,548	6482,652	6522,555	6990,511
S_h_Aktuell		0,000	0,052	0,306	0,593	0,872	1,156	1,436	1,607
Faktor	500,000		20,332	28,775	20,599	16,111	13,769	12,262	11,185

		0	25	61	87	106	122	137	150
	0,000	0,000	26,250	69,124	88,205	116,791	130,224	144,611	153,472
	30,000	0,000	26,250	59,124	88,205	111,791	120,224	144,611	148,472
	60,000	0,000	26,250	59,124	83,205	101,791	120,224	129,611	143,472
	90,000	0,000	21,250	59,124	78,205	96,791	115,224	124,611	143,472
	120,000	0,000	21,250	54,124	83,205	96,791	110,224	124,611	138,472
	150,000	0,000	16,250	54,124	78,205	86,791	110,224	119,611	138,472
	180,000	0,000	21,250	59,124	83,205	96,791	110,224	124,611	143,472
	210,000	0,000	26,250	64,124	88,205	106,791	120,224	139,611	158,472
	240,000	0,000	31,250	59,124	88,205	111,791	130,224	144,611	158,472
	270,000	0,000	26,250	69,124	93,205	111,791	130,224	144,611	153,472
	300,000	0,000	26,250	64,124	93,205	116,791	130,224	149,611	158,472
	330,000	0,000	31,250	64,124	93,205	116,791	140,224	149,611	158,472

			25	36,2149412941	25,3515522257	19,4498556346	16,3944122221	14,4415036342	13,0540727519
			0,052499537	0,25331853	0,2874595266	0,2782712454	0,2840784503	0,2798900386	0,1716131052
		d	625,0027562014	1311,5861432112	642,7838332331	378,3743190931	268,8574526751	208,6353656513	170,4382664694
		Wd	25,000055124	36,2158272474	25,3531819154	19,4518461616	16,3968732591	14,4442156468	13,0552007441

Anzahl_Messpunkte	6
		Spiegel
Messung	7	Messwerte
0		0	1	1	2	3	4	5	6
	Winkel\ X-Radius	0	25	61	87	106	122	137	150
	0	0	0,06	0,35	0,7	1,02	1,34	1,66	1,88
	30	0	0,07	0,36	0,7	1,03	1,36	1,69	1,88
	60	0	0,06	0,37	0,71	1,03	1,35	1,69	1,88
	90	0	0,07	0,37	0,71	1,05	1,35	1,68	1,87
	120	0	0,08	0,38	0,72	1,05	1,37	1,69	1,88
	150	0	0,07	0,38	0,72	1,03	1,36	1,68	1,87
	180	0	0,07	0,38	0,72	1,05	1,35	1,67	1,85
	210	0	0,07	0,38	0,71	1,03	1,34	1,66	1,86
	240	0	0,08	0,37	0,71	1,03	1,34	1,66	1,86
	270	0	0,06	0,37	0,7	1,03	1,34	1,65	1,86
	300	0	0,07	0,38	0,71	1,03	1,36	1,66	1,87
	330	0	0,06	0,37	0,72	1,04	1,35	1,66	1,86

S_h		0,000	0,068	0,372	0,711	1,035	1,351	1,671	1,868
STDEV(S_h)		0,000	0,007	0,009	0,008	0,010	0,010	0,014	0,010
Percent STDEV		0,00%	10,50%	2,52%	1,12%	0,97%	0,74%	0,86%	0,55%
R_Aktuell		0,000	4573,205	5041,355	5271,463	5430,211	5547,027	5605,387	6014,826
S_h_Aktuell		0,000	0,068	0,372	0,711	1,035	1,351	1,670	1,868
Faktor	500,000		20,332	28,775	20,600	16,112	13,769	12,263	11,185

		0	25	61	87	106	122	137	150
	0,000	0,000	29,166	72,035	91,935	113,418	127,663	142,020	143,783
	30,000	0,000	24,166	67,035	91,935	108,418	117,663	127,020	143,783
	60,000	0,000	29,166	62,035	86,935	108,418	122,663	127,020	143,783
	90,000	0,000	24,166	62,035	86,935	98,418	122,663	132,020	148,783
	120,000	0,000	19,166	57,035	81,935	98,418	112,663	127,020	143,783
	150,000	0,000	24,166	57,035	81,935	108,418	117,663	132,020	148,783
	180,000	0,000	24,166	57,035	81,935	98,418	122,663	137,020	158,783
	210,000	0,000	24,166	57,035	86,935	108,418	127,663	142,020	153,783
	240,000	0,000	19,166	62,035	86,935	108,418	127,663	142,020	153,783
	270,000	0,000	29,166	62,035	91,935	108,418	127,663	147,020	153,783
	300,000	0,000	24,166	57,035	86,935	108,418	117,663	142,020	148,783
	330,000	0,000	29,166	62,035	81,935	103,418	122,663	142,020	153,783

			25	36,2149412941	25,3515522257	19,4498556346	16,3944122221	14,4415036342	13,0540727519
			0,0683323123	0,3033069558	0,3390982254	0,3240652727	0,3157016871	0,3198309925	0,1974177235
		d	625,0046693049	1311,613968043	642,8161878602	378,4019025081	268,8764196644	208,6593190813	170,4477891691
		Wd	25,0000933859	36,2162113983	25,3538199856	19,4525551666	16,397451621	14,4450447933	13,0555654481
Abweichung von Sphaere
Auf aktuelles S_h des jeweiligen Kresidurchmessers bezogen
Grad
Delta [µm]
Abweichung von Sphaere
Auf aktuelles S_h des jeweiligen Kresidurchmessers bezogen
Grad
Delta [µm]
Abweichung von Sphaere
Auf aktuelles S_h des jeweiligen Kresidurchmessers bezogen
Grad
Delta [µm]
Abweichung von Sphaere
Auf aktuelles S_h des jeweiligen Kresidurchmessers bezogen
Grad
Delta [µm]
Abweichung von Sphaere
Auf aktuelles S_h des jeweiligen Kresidurchmessers bezogen
Grad
Delta [µm]
Abweichung von Sphaere
Auf aktuelles S_h des jeweiligen Kresidurchmessers bezogen
Grad
Delta [µm]